## SIYOU
MAKER別 MATERIAL SPEC
Duson Trade Engineering CO.,LTD.
鋼板種類 |  | MS No. | HMC | KMC | 標準規格 |  | MAKER別鋼板規格 | [5 empty] | メッキ使用量 | 図面表記法
[5 empty] | KS | JIS | POSCO | NSC(新日本) | NKK(日本鋼管) | KAWASAKI | SUMITOMO | KOBE
熱間 圧延鋼板 | 自動車 構造用 | MS121-3 (CROSS MBR) | SAPH32 SAPH38 SAPH41 SAPH45 | SAPH32 SAPH38 SAPH41 SAPH45 | SAPH310 SAPH370 SAPH400 SAPH440 | SAPH310 SAPH370 SAPH400 SAPH440 | SAPH310 SAPH370 SAPH400 SAPH440 | SAPH310 SAPH370 SAPH400 SAPH440 | SAPH310 SAPH370 SAPH400 SAPH440 | SAPH310 SAPH370 SAPH400 SAPH440 | SAPH310 SAPH370 SAPH400 SAPH440 | SAPH310 SAPH370 SAPH400 SAPH440 |  | S P C C t0.8 (MS121-3) SPEC No. THICKNESS GRADE 区分 (C, D, EN) 原板の種類 (COLD, HOT) PLATE STEEL
| 熱延高張力 | MS121-63 | APFH55 APFH60 | SHHP55 SHHP60 |  |  | SPFH540 SPFH590 | SANH540 SANH590 | NKHA540 NKHA590 | RHA540F RHA590F | SHA55 SHA60
| 一般用 | MS121-5 (MBR,REINF) | SPHC SPHD SPHE | SHP1 SHP2 SHP3 |  | SPHC SPHD SPHE | SPHC SPHD SPHE | SPHC SPHD SPHE | SPHC SPHD SPHE | SPHC SPHD SPHE | SPHC SPHD SPHE | SPHC SPHD SPHE
| 一般 構造用 | MS121-2 | SS34 SS41 | SS34 SS41 | SS330 SS400 | SS34 SS41 | SS330 SS400
冷間圧延鋼板 | 一般用 | MS121-4 (内需 内、外板) | SPCC SPCD SPCEN | SCP1 SCP2 SCP3 | SCP-1 SCP-2 SCP-3N | SPCC SPCD SPCEN | CSP-1 CSP-2 CSP-3N | SPCC SPCD SPCEN | SPCC SPCD SPCEN | SPCC SPCD SPCEN | SPCC SPCD SPCEN | SPCC SPCD SPCEN |  | 【 KMC 仕様記号 】 UD : 3C EN : 3種 C : 1種 D : 2種 35 : 高張力
| 加工性 高張力 | MS121-64 | APFC40 APFC60 APFC80 | SHCP40 SHCP60 SHCP80 |  |  | CHSP40R CHSP60C CHSP80C | SANC390 SANC590 | NKCA390 NKCA590 | APFC390 APFC590 | APFC390 APFC590 SCA80D
| 良加工性 高張力 | MS121-65 | SPRC35 SPRC40 | SHCP35 SHCP40 |  |  | CHSP35R,E CHSP40E | SAFC35 SAFC40 | NKCA340 NKCA390 | CHR35 CHR40 | SCA35R SCA40R
表面処理鋼板 | 電気 亜鉛メッキ (未合金) | MS191-9 (冷延) | SECC SECD SECEN | SCP1Z SCP2Z SCP3Z | SECC SECD SECEN | SECC SECD SECEN | SECC SECD SECEN | [5 empty] | 20/20 40/40 | S GA C C 60/60 t0.8 (MS191-7) SPEC No. THICKNESS 付着量 (外面/内面) GRADE 区分 (C, D, EN) 原板の種類 (COLD, HOT) メッキ成分 STEEL
| 溶融 亜鉛メッキ (未合金) | MS121-13 (冷延) | SGCC SGCD SGCEN |  | SBHG1 SBHG2 SBHG3N | SPGC SPGD SPGDD | SBHG1 SBHG2 SBHG3N | [5 empty] | 30/30 45/45
| 電気 亜鉛メッキ (未合金) | MS121-14 | EZFCC EZFCD EZFCEN EZFRC35 | SCP1ZN SCP2ZN SCP3ZN SHCP35ZN |  |  | EFSC EFSD EFSN EFCHSP35R,E |  | EZA-SPCC EZA-SPCD EZA-SPCEN EZA-NKCA35F |  | SZCC SZCD SZCEN | KZNC KZND KZNE KZNC340R | 20/20 20/40 40/40
| 溶融 亜鉛メッキ (合金) | MS191-7 | SGACC SGACD SGACEN SGARC35 | SCP1M SCP2M SCP3M SHCP35M | SBHG1A SBHG2A SBHG3A | SGACC SGACD SGACEN | SGCD1 SGCD2 SGCD3 SGCH35 | ASC,ASHC ASP2 ASP3 AS340R | PZACC PZACD PZACE PZANKCA35F | RAD1 RAD2 RAD3 RAC340R | ACD ACDD ACDE SGAC35R | GACC-A GACD-A GACE-A | 45/45 60/60 F30/60 F30/F60
| 有機被服 | MS121-20 | RCNCC RCNCD RCNCEN RCNRC35 | SCP1J SCP2J SCP3J SHCP35J |  |  |  | WZLC WZLD WZLEN WZLSAFC340R | SPCC-EZN-UC SPCD-EZN-UC SPCEN-EZN-UC NKCA35F-EZN-UC | K5NCC K5NCD K5NCEN K5NCHR35 | SPSC-A SPSCA-CD SPSCA-EN SPSCA35R |  | S30/30
| Fe-P Zn-Ni 電気 二層メッキ | MS121-18 | EPZNCC EPZNCD EPZNCEN EPZNRC35 | SCP1DL-30/60 SCP2DL-30/60 SCP3DL-30/60 SHCP35DL-30/60 | [5 empty] | EZNACC EZNACD EZNACEN EZNACHR35 |  |  | 30P/40
| Fe Fe-Zn 電気両面 二層メッキ | MS121-28 | EDGACC EDGACD EDGACEN EDGARC35 | ↑ |  |  |  |  | PZB-CC PZB-CD PZB-EN PZB-NKCA340F |  |  |  | 5(30)/5(60)
| Fe-P Fe-Zn 電気両面 二層メッキ | MS121-29 | EPGACC EPGACD EPGACEN EPGARC35 | ↑ | [5 empty] | RAND1 RAND2 RAND3 RANCHR35 |  |  | 4(30)/4(60)
| Fe Fe-Zn 電気 二層メッキ | MS121-19 | EFGACC EFGACD EFGACEN EFGARC35 | ↑ |  |  |  | XSC XSP2 XSP3 XS340R |  |  |  |  | 4(30)/60

## KAKAKU
鋼板の種類及び価格比較
Duson Trade Engineering CO.,LTD.
区 分 |  | 有機被服鋼板 | 冷延鋼板 | 熱延鋼板 | 溶融亜鉛メッキ鋼板 | 電気亜鉛メッキ鋼板 | 二層メッキ鋼板 | 平面二層メッキ鋼板 | その他
一般鋼 |  | RCN S30/30 | SPC | SAPH | GA45/45 | SECE | GA F30/F60 | GA F30/F60
|  |  |  | SAPC |  | EZFC C 40/40
高張力 |  | RCNRC S30/30 RCN S30/30 | SPRC(35,45) SPC | APFH SAPH SAPC | GARC 45/45 GA45/45 | EZFRC SECE EZFC C 40/40 | GARC F30/F60 GA F30/F60 | GARC F30/F60 GA F30/F60
鉄板構造
[10 empty] | GRADE別価格 | SPCC |  | 基 準 |  |  | 一般加工用
[11 empty] | SPCD |  | 11.009 |  |  | DRAW'G
[11 empty] | SPCE |  | 33.25 |  |  | DEEP DRAW'G用
[11 empty] | SPCUD |  | 42.75 |  |  | 超DEEP DRAW'G用
[11 empty] | SPRC | 35R | 33.25 | E | 57 | 高張力加工用
[12 empty] | 38R | 38 | E | 61.75
特徴 |  | 内食性 | 自動車内外板用 | 自動車構造用 | 塗装後内食性 | 自動車用外板 | 塗装後内食性 | 塗装後内食性
|  | 溶接性 | 一般構造用 | シャーシ、フレーム用 | 溶接性 | 塗装後内食性 | プレス加工性 | プレス加工性
|  | プレス加工性 |  |  |  | プレス加工性
供給可能範囲 | 輸入 | 1860mm | 1860mm | 1860mm | 1860mm | 1860mm | 1860mm | 1860mm
| POSCO | 1600mm | 1860mm(1500,1700) | 1630mm | 1670mm | 1760mm | 1630mm | 1630mm
供給価格比較 |  | 100% | 100% | 100% | 100% | 100% | 100% | 100%
|  | 86% | 63% | 63% | 61% | 67% | 68% | 68%
有機被膜
母材
Zn+Ni
Zn+Ni
Fe+Zn
Fe+Zn
Fe+Zn
Fe+Zn
Fe
Fe+Zn
Fe+Zn
Fe
Fe
Fe+Zn
Fe+Zn
母材
母材
母材
母材
母材
母材
クロベット